## Hoja 1
NIJ100 | m | Impermeabilización de junta de construcción. Sistema "PANTALLAX".
Impermeabilización de junta de construcción en muro de sótano de hormigón, por encima del nivel freático. Sistema "PANTALLAX", formado por; apertura y saneado de la junta mediante roza de 5x5 cm, dejándola libre de elementos disgregados y coqueras; obturación instantánea de vía de agua en el interior de la roza, sistema Rapid, con mortero de fraguado ultrarrápido, presionando con fuerza sobre la zona a obturar, en tantas capas como sean necesarias hasta conseguir el corte de la vía de agua; limpieza de la junta mediante proyección de agua a presión, sistema Proyec, eliminando todos los restos de suciedad, grasas y polvo del soporte, dejando el poro abierto; aplicación de sistema Osmotic, de mortero impermeabilizante, (rendimiento: 1 kg/m²), que actúa por ósmosis saturando la red capilar del hormigón como puente de unión; sellado de junta, sistema Mortar, con mortero para reparación e impermeabilización, (rendimiento: 5 kg/m) y acabado con una capa de refuerzo, sistema Elastic, con lechada impermeabilizante elástica, color gris cemento, que actúa como barrera elástica superficial, (rendimiento: 1,5 kg/m² la primera capa y 1,5 kg/m² la segunda capa), aplicada mientras la primera capa esté aún fresca, sin que haya fraguado totalmente.
Código |  | Unidad | Descripción | Cantidad | Precio unitario | Precio parcial
1 |  |  | Materiales
mt09rev010 |  | kg | Mortero de fraguado ultrarrápido, para obturación de vías de agua, sistema Rapid "PANTALLAX". | 0.1 | 15.83 | 1.58
mt09liv010a |  | kg | Mortero impermeabilizante, color gris cemento, compuesto de cemento Portland, arena de cuarzo y aditivos tensoactivos, para sistema Osmotic "PANTALLAX". | 1 | 13.57 | 13.57
mt09rev030a |  | kg | Mortero para reparación e impermeabilización de superficies, sistema Mortar "PANTALLAX". | 5 | 6.78 | 33.9
mt09liv020a |  | kg | Lechada impermeabilizante elástica, color gris cemento, compuesta de cemento Portland, arena de cuarzo, aditivos tensoactivos y polímeros, resistente a la helada y al calor, y permeable al vapor de agua, para sistema Elastic "PANTALLAX". | 3 | 29.4 | 88.2
|  |  |  | Subtotal materiales: |  | 137.25
2 |  |  | Equipo y herramienta
mq08lch020a |  | h | Equipo de chorro de agua a presión. | 0.09 | 38.07 | 3.43
mq08gel010k |  | h | Grupo electrógeno insonorizado, trifásico, de 45 kVA de potencia. | 0.09 | 35.53 | 3.2
|  |  |  | Subtotal equipo y herramienta: |  | 6.63
3 |  |  | Mano de obra
mo032 |  | h | Especialista aplicador de productos impermeabilizantes. | 0.11 | 59.67 | 6.56
mo070 |  | h | Ayudante 1ª aplicador de productos impermeabilizantes. | 0.11 | 44.6 | 4.91
|  |  |  | Subtotal mano de obra: |  | 11.47
4 |  |  | Herramienta menor
|  | % | Herramienta menor | 2 | 155.35 | 3.11
Coste de mantenimiento decenal: 6,34Bs en los primeros 10 años. |  |  |  | Costos directos (1+2+3+4): |  | 158.46