## Hoja 1
RSG015 | m² | Sistema "BUTECH" de piso de baldosas cerámicas.
Piso de baldosas cerámicas de gres esmaltado, de 25x25 cm, 8 €/m², capacidad de absorción de agua 3%<=E<6%, resistencia al deslizamiento muy baja, colocadas, recibidas y rejuntadas según el sistema AIN de "BUTECH".
Código |  |  | Unidad | Descripción | Cantidad | Precio unitario | Precio parcial
1 |  |  |  | Materiales
mt16sab010a |  |  | m² | Lámina fonoaislante multicapa Fonopac "BUTECH" de 2,5 mm de espesor, constituida por una lámina de caucho sintético EPDM de 1 kg/m² adherida a una lámina de polietileno reticulado de alta densidad de 2 mm de espesor. | 1.05 | 50.64 | 53.17
mt16sab020 |  |  | m | Cinta autoadhesiva para sellado de solapes en láminas de aislamiento acústico Cintex de "BUTECH". | 2 | 3.96 | 7.92
mt09mrb010a |  |  | kg | Ligante hidráulico de endurecimiento rápido Fast-cem, "BUTECH", utilizado en soleras de 3 a 8 cm de espesor para amasar junto con agregados de granulometría 0-8 mm. | 7.5 | 4.73 | 35.48
mt01arp040a |  |  | m³ | Arena caliza seleccionada de machaqueo, color, de 0 a 5 mm de diámetro. | 0.032 | 200.12 | 6.4
mt09mcb010c |  |  | kg | Adhesivo cementoso mejorado, C2 TE, con deslizamiento reducido y tiempo abierto ampliado, Flexitec Gris n "BUTECH", para la colocación en capa fina de piso cerámico, a base de cementos de alta resistencia y aditivos específicos, con propiedades tixotrópicas. | 4 | 12.09 | 48.36
mt18bde020bf800 |  |  | m² | Baldosa cerámica de gres esmaltado, 25x25 cm, 8,00Bs/m², capacidad de absorción de agua 3%<=E<6%. | 1.05 | 59.95 | 62.95
mt09mcb020a |  |  | kg | Mortero de juntas cementoso Colorstuk 0-4 "BUTECH", tipo CG2, color Manhattan, para juntas de hasta 4 mm, a base de cementos de alta resistencia, agregados seleccionados, pigmentos y aditivos específicos, para todo tipo de piezas cerámicas y piedras naturales. | 0.061 | 24.04 | 1.47
mt09mcb030a |  |  | kg | Aditivo de látex Cl-stuk, "BUTECH", para incrementar la resistencia mecánica y la flexibilidad y disminuir la absorción de agua de morteros de rejuntado. | 0.35 | 11.73 | 4.11
[5 empty] | Subtotal materiales: |  | 219.86
2 |  |  |  | Mano de obra
mo023 |  |  | h | Especialista colocador de pisos. | 0.534 | 52.46 | 28.01
mo061 |  |  | h | Ayudante 1ª colocador de pisos. | 0.267 | 39.22 | 10.47
[5 empty] | Subtotal mano de obra: |  | 38.48
3 |  |  |  | Herramienta menor
|  |  | % | Herramienta menor | 2 | 258.34 | 5.17
Coste de mantenimiento decenal: 44,80Bs en los primeros 10 años. |  |  |  |  | Costos directos (1+2+3): |  | 263.51