## Hoja 1
RSI020 | m² | Piso industrial, sistema MasterTop 1700 Polykit "Master Builders Solutions".
Piso industrial, realizado con el sistema sistema MasterTop 1700 Polykit "Master Builders Solutions", constituido por solera de hormigón armado de 20 cm de espesor, realizada con hormigón HA-25/B/20/XC2 premezclado en planta, y vaciado desde camión, extendido y vibrado mecánico mediante extendedora, y malla elaborada "in situ" 20x20 ø 6,3-6,3 de acero AH 500, separación 20x20 cm y 6,3 mm de diámetro como armadura de reparto, colocada sobre separadores homologados; capa de rodadura de 0,5 a 1,0 de espesor, con recubrimiento de resina epoxi, MasterTop 1710 Polykit "Master Builders Solutions", y capa de acabado, de resina epoxi de color blanco RAL 1013. El precio no incluye la base de la solera ni la ejecución y el sellado de las juntas.
Código |  |  | Unidad | Descripción | Cantidad | Precio unitario | Precio parcial
1 |  |  |  | Materiales
mt10haf010ctLe |  |  | m³ | Hormigón HA-25/B/20/XC2, premezclado en planta. | 0.21 | 730.42 | 153.39
mt07ame131c |  |  | m² | Malla elaborada "in situ" 20x20 ø 6,3-6,3 de acero CA-50 (fy=500 MPa), equivalente a AH 500 según CBH 87, separación 20x20 cm y 6,3 mm de diámetro. | 1.2 | 20.75 | 24.9
mt07aco020j |  |  | Ud | Separador homologado para pisos continuos. | 2 | 0.38 | 0.76
mt09bnc060b |  |  | kg | Resina epoxi incolora, MasterTop 1700 A7 "Master Builders Solutions", para sistemas de pavimentos. | 0.209 | 107.05 | 22.37
mt09bnc061b |  |  | kg | Endurecedor y catalizador, MasterTop 1700 B7 "Master Builders Solutions", para resina epoxi de aplicación en sistemas de pavimentos. | 0.327 | 177.19 | 57.94
mt09bnc062a |  |  | kg | Pigmento en pasta MasterTop X1 "Master Builders Solutions", para mezclar con el endurecedor de resina epoxi, de aplicación en sistemas de pavimentos. | 0.055 | 316.03 | 17.38
mt15bas130b |  |  | kg | Agregado de cuarzo natural, MasterTop F1 WE "Master Builders Solutions", de granulometría comprendida entre 0,1 y 0,4 mm, para utilizar como carga mineral en combinación con resinas epoxi o poliuretano. | 0.182 | 13.25 | 2.41
[5 empty] | Subtotal materiales: |  | 279.15
2 |  |  |  | Equipo y herramienta
mq06ext010 |  |  | h | Extendedora para pisos de hormigón. | 0.009 | 489.31 | 4.4
[5 empty] | Subtotal equipo y herramienta: |  | 4.4
3 |  |  |  | Mano de obra
mo121 |  |  | h | Oficial 1ª aplicador de pisos industriales. | 0.34 | 44.53 | 15.14
mo122 |  |  | h | Ayudante aplicador de pisos industriales. | 0.498 | 33.24 | 16.55
[5 empty] | Subtotal mano de obra: |  | 31.69
4 |  |  |  | Herramienta menor
|  |  | % | Herramienta menor | 2 | 315.24 | 6.3
Coste de mantenimiento decenal: 180,06Bs en los primeros 10 años. |  |  |  |  | Costos directos (1+2+3+4): |  | 321.54